## Sheet1
序号 | 商品 名称 | 标称商标 | 规格 型号 | 生产批号 | 经销单位 | 标称生产厂商 名称 | 不合格 项目 | 标准值 | 实测值
1 | 裤子 | CALABEIS | 170/72A（XL） | C631F010 | 枣庄名购超市有限公司 | 杭州索贝服饰有限公司 | 纤维含量 | 纤维含量： 明示：面料： 聚酯纤维80 粘胶纤维20 | 纤维含量： 聚酯纤维73.6 粘纤25.2 氨纶1.2
2 | 男牛仔裤 | 國人®西服 GUOREN | 165/74A 29 | K25132-00808 | 山亭区国人西服专卖店 | 国人服饰股份有限公司 | 耐湿摩擦 色牢度 | 耐湿摩擦 色牢度：≥2-3 | 耐湿摩擦 色牢度：1-2
3 | 休闲裤 西裤 | JIAD｜BAO | 180/86A*33 | B2203-5/A2203-5 | 山亭区新城虎都男装 | 广州市九牧王服装有限公司/制造商：广东省海丰兴兴服装厂 | pH值、耐干摩擦色牢度、耐湿摩擦色牢度 | pH值： 强制性：4.0～8.5 推荐性：4.0～7.5 耐干摩擦色牢度： 强制性：≥3 推荐性：≥3-4 耐湿摩擦色牢度：≥3-4 | pH值：3.6 耐干摩擦色牢度：3 耐湿摩擦色牢度：1-2
4 | 男单 |  | 260/2.5 | B657301-5 | 山东贵诚集团购物中心有限公司滕州店 | 鹿城红蜻蜓皮鞋廠/温州市鹿城红蜻蜓皮鞋廠 | 勾心长度下限值 | 勾心长度下限值： 鞋号：254～263，下限值：115 | 勾心长度下限值： 左只：110 右只：110
5 | 休闲裤 | 夺冠狼 DUOGUANLANG | 31 | 610-2 | 峄城区美城服装商场 | 鑫元丰商贸有限公司 | 纤维含量、pH值、耐湿摩擦色牢度 | 纤维含量： 明示：棉85 涤15 pH值： 强制性：4.0～8.5 推荐性：4.0～7.5 耐湿摩擦色牢度：≥2-3 | 纤维含量：棉65.4 聚酯纤维33.6 氨纶1.0 （含微量其他纤维） pH值：8.0 耐湿摩擦色牢度：1-2
6 | 女式上衣/女装 | ZI.SHOW 紫硕 | 190/108 XXXXL | 16-52 | 峄城区美城服装商场 | 紫硕国际服饰（上海）有限 公司 | 纤维含量、耐碱汗渍色牢度 | 纤维含量：明示： 面料：羊毛65.8 涤纶34.2 里料：涤纶100 耐碱汗渍色牢度： 强制性：变色≥3 沾色≥3 推荐性：变色≥3-4（面） ≥3（里） 沾色≥3-4（面）≥3（里） | 纤维含量： 1#面料：聚酯纤维71.4 羊毛28.6 2#里料：聚酯纤维100 耐碱汗渍色牢度： 变色1#2#4-5 沾色1#3 2#3-4
7 | 男鞋 | 澳迪仕袋鼠® ADSKGROO | 265 二型半 | 281 | 峄城区盛隆服装超市 | 温州市瓯海郭溪周豪皮鞋厂 | 帮底剥离强度、勾心长度下限值 | 帮底剥离强度： 合格品：男鞋≥70 勾心长度下限值： 鞋号：264～278，下限值：120 | 帮底剥离强度： 左只：59右只：60 勾心长度下限值： 左只：110 右只：110
8 | 男鞋 | 老船员 | 265 二型半 | 15878-56 | 峄城区盛隆服装超市 | 温州市瓯海瞿溪英豪皮鞋厂 | 勾心长度下限值 | 勾心长度下限值： 鞋号：264～278，下限值：120 | 勾心长度下限值： 左只：106 右只：105
9 | 针织毛衫 | YUNYI云谊® | 110 | 6909 | 峄城区盛隆服装超市 | 台州市椒江云谊针织制衣厂 | 纤维含量 | 纤维含量： 明示：羊绒5.8 羊毛81.6 锦纶12.6 | 纤维含量： 羊毛+羊绒37.3 聚酯纤维35.4 锦纶19.7 腈纶7.6
10 | 针织服饰 | DESERTPRINCE® | 115 175/92A | 未标注 | 峄城区盛隆服装超市 | 制造商：上海驰铭针织有限公司/商标持有人：法国老人头（香港）集团有限 公司 | 产品使用说明、纤维含量 | 产品使用说明： 应符合GB 5296.4要求 纤维含量： 明示：棉60 天蚕丝30 抗起球纤维10 | 产品使用说明： 纤维名称、维护方法不规范，内外标维护方法不一致 纤维含量： 聚酯纤维71.3 再生纤维素纤维19.0 棉9.7
11 | 貂绒精品女装 | YUE&REN | 120 | 202 | 枣庄市台儿庄区异佳人服饰广场涧头店 | 台州市椒江云谊针织制衣厂 | 纤维含量 | 纤维含量： 明示： 特种动物纤维61.2 腈纶20.1 粘纤18.7 装饰物除外 | 纤维含量： 羊毛+特种动物纤 维50.8 锦纶27.4 粘纤21.8
12 | 上衣 | KaiErLi 凯尔丽® | XL 175/96A | EX-09 | 枣庄市台儿庄区异佳人服饰广场涧头店 | 郑州名澜服饰有限公司/上海凯尔丽服饰有限公司（监制） | 产品使用说明、纤维含量 | 产品使用说明： 应符合GB 5296.4要求 纤维含量：明示： 耐久性标签： 面料：羊毛50 聚酯纤维50 里料：涤纶100 吊牌：面料：羊毛50 聚脂纤维50 里料：涤纶100 | 产品使用说明： 纤维名称、维护方法不规范，内外标维护方法、纤维成分及含量不一致 纤维含量： 1#面料：聚酯纤维66.8 羊毛33.2 2#里料：聚酯纤维100
13 | 未标注（男鞋） | Kinveakangaroo 凯威袋鼠® | 255 | 6701 | 个人 | 温州市郭溪万美 皮鞋厂 | 勾心长度下限值、勾心纵向刚度、勾心硬度 | 勾心长度下限值： 鞋号：254～263，下限值：115 勾心纵向刚度： 有效跟高＜50mm，≥400 勾心硬度： 有效跟高＜30mm，≥70.0 | 勾心长度下限值： 左只：102 右只：102 勾心纵向刚度： 左只：210 右只：223 勾心硬度： 左只：61.2 右只：62.7
14 | 女衫 | Lufei鹿妃® | 115 | 104-648q | 台儿庄区林运路丽都服饰 广场 | 制造商：浙江桐乡圣卡妮羊绒服饰/桐乡市圣卡妮羊绒有限公司 | 纤维含量 | 纤维含量： 明示：羊绒12 超细羊毛68 聚酯纤维20 | 纤维含量： 1#前片面料：腈纶52.1 聚酯纤维45.6 其他纤维2.3 2#后片面料：腈纶49.0 聚酯纤维33.2 锦纶9.3 羊毛+山羊绒6.9 其他纤维1.6
15 | 休闲衫/针织衬衫 | 嘉庆祥和® | 115 | 615 | 台儿庄区林运路丽都服饰 广场 | 制造商：上海圣洛朗服饰有限公司/香港嘉庆祥和集团有限公司 | 产品使用说明、纤维含量 | 产品使用说明： 应符合GB 5296.4要求 纤维含量： 明示：吊牌：棉9.9 聚酯纤维73.2 氨纶16.9 耐久性标签： 聚酯纤维73.2 粘纤16.9 棉9.9 | 产品使用说明： 号型、维护方法不规范，内外标纤维成分及含量、执行的产品标准不一致 纤维含量： 聚酯纤维72.2 粘纤27.8
16 | T恤 |  | 110 170/88A | 18-3323 | 台儿庄区林运路丽都服饰 广场 | 制造商：上海凯撒皇实业有限公司/澳源祥集团有限公司 | 产品使用说明、纤维含量 | 产品使用说明： 应符合GB 5296.4要求 纤维含量： 明示： 超细美丽诺羊毛60 天丝25 抗起球亚克力15 | 产品使用说明： 纤维名称、维护方法不规范 纤维含量： 粘纤53.0 聚酯纤维26.1 锦纶20.9
17 | 二一位插座 | 法德 | G521-100-1.2 | / | 枣庄大润发商业有限公司 | 法德电器有限公司 | 标志 | 标志： | 标志不符合